## Перечень пленок
№ пленки | Наименование пленки | Артикул поставщика | Поставщик | Мин.партия | Толщина пленки, мм | Глянец | текстура | Софт-тач | Твердость | Факт.толщ.пленки,мм2 | Нагрев | Кофе | Масло | Ацетон | В ОСНОВНОЙ ПРОГРАММЕ? (ДА/НЕТ) | Твердость ИКС | Факт.толщ.пленки,мм ИКС | Нагрев ИКС | Кофе ИКС | Масло ИКС | ИКС,% | Уровень качества | НАЛИЧИЕ В ПРОГРАММЕ
Jinjoung JYA-90072C |  | Jinjoung JYA-90072C |  |  | 0.48 | да | нет | нет | 3B | 0.48 |  | 0 | 5 | 0 | НЕТ | 3 | 5 | 0 | 0 | 5 |  |  | 0
Jinjoung JYA-HF144M |  | Jinjoung JYA-HF144M |  |  | 0.5 | нет | нет | нет | 2H | 0.5 |  | 0 | 5 | 0 | НЕТ | 5 | 5 | 0 | 0 | 5 |  |  | 0
JYS-HC368M (0,9Т) | [5 empty] | нет | нет | нет | 2B | [5 empty] | НЕТ | 4 | 1 | 0 | 0 | 0 |  |  | 0
JYS-HC631M (0,5Т) | [5 empty] | да | нет | нет | 2B | [5 empty] | НЕТ | 4 | 1 | 0 | 0 | 0 |  |  | 0
Matt line | [5 empty] | нет | нет | нет |  |  |  | 5 | 5 | 1 | НЕТ |  | 1 | 0 | 5 | 5 |  |  | 0
№101 | Венге |  | Bonlex |  | 0.4 | нет | да | нет | 2B | 0.4 | 3 | 5 | 5 | __ | ДА | 4 | 5 | 3 | 5 | 5 | 88% | Отличное качество | 1
№119 | Зебрано тёмное | OVS46-82 | Osnofa |  | 0.35 | нет | нет | нет | 3B | 0.35 |  | 5 | 5 | __ | ДА | 3 | 5 | 0 | 5 | 5 |  |  | 1
№124 | Мокко |  | Renolit |  | 0.4 | нет | да | нет | B | 0.45 |  | 5 | 5 | __ | ДА | 5 | 5 | 0 | 5 | 5 |  |  | 1
№125 | Зебрано светлое |  | Osnofa |  | 0.35 | нет | нет | нет | 2B | 0.35 |  | 5 | 5 | __ | ДА | 4 | 5 | 0 | 5 | 5 |  |  | 1
№127 | Дуб | 24-10157-6731-2-350 | Imawell/ ЛАМИС | 400п.м | 0.35 | нет | да | нет | 2B | 0.35 | 5 | 5 | 5 | __ | ДА | 4 | 5 | 5 | 5 | 5 | 96% | Превосходное качество | 1
№1342 | Пленка Черная Шагрень | шир.1400 арт 9217 | Гамма | 250м.п | 0.3 | [9 empty] | НЕТ |  | 1 | 0 | 0 | 0 |  |  | 0
№1383 | Коричневый текстурный | C8AHY208L/ AZT098 | Алмис | 10000 п.м | [10 empty] | НЕТ |  | 1 | 0 | 0 | 0 |  |  | 0
№1400 | Венге |  |  |  | 0.24 | нет | да | нет |  | 0.24 |  |  |  |  | НЕТ |  | 2 | 0 | 0 | 0 |  |  | 0
№1401 | кофе |  |  |  | 0.26 | нет | да | нет |  | 0.26 |  |  |  |  | НЕТ |  | 3 | 0 | 0 | 0 |  |  | 0
№1415 | Графит нубук абсолют софт | АS 1806-2 Графит нубук абсолют софт | ООО «Бисмарк» (GreenWood) | 100-150 | 0.25 | нет | нет | да |  | 0.26 |  |  |  |  | НЕТ |  | 3 | 0 | 0 | 0 |  |  | 0
№1446 | Софт милк | Софт милк 78993 | ООО «Бисмарк» (GreenWood) | 196 м.п | 0.32 | [9 empty] | НЕТ |  | 1 | 0 | 0 | 0 |  |  | 0
№1478 |  |  |  |  | 0.36 | нет | нет | нет |  | 0.36 |  | 5 | 5 | 1 | НЕТ |  | 5 | 0 | 5 | 5 |  |  | 0
№1481 |  |  |  |  | 0.25 | нет | нет | нет |  | 0.25 |  | 5 | 5 | 1 | НЕТ |  | 3 | 0 | 5 | 5 |  |  | 0
№1482 |  |  |  |  | 0.24 | нет | нет | нет |  | 0.24 |  | 5 | 5 | 1 | НЕТ |  | 2 | 0 | 5 | 5 |  |  | 0
№1483 | [5 empty] | нет | нет | нет |  |  |  | 3 | 4 | 1 | НЕТ |  | 1 | 0 | 3 | 4 |  |  | 0
№1493 | 1493 | Пленка РР TF 55 IE-CX-01 Вайт №1493 | ООО «ТБ«Стандарт» г.Пенза |  | 0.13 | нет | нет | нет |  | 0.13 | 5 | 5 | 5 | 5 | НЕТ |  | 1 | 5 | 5 | 5 |  |  | 0
№1493 | 1493 |  |  |  |  | нет | нет | нет |  | 0.19 | 5 | 2 | нет | нет | НЕТ |  | 1 | 5 | 2 | нет |  |  | 0
№1502 |  |  |  |  | 0.4 | нет | нет | нет |  | 0.4 |  | 3 | 5 | 1 | НЕТ |  | 5 | 0 | 3 | 5 |  |  | 0
№1503 |  |  |  |  | 0.4 | нет | нет | нет |  | 0.4 |  | 3 | 5 | 1 | НЕТ |  | 5 | 0 | 3 | 5 |  |  | 0
№1506 |  |  |  |  | 0.26 | нет | нет | нет |  | 0.26 |  | 5 | 5 | 1 | НЕТ |  | 3 | 0 | 5 | 5 |  |  | 0
№1507 | 1507 | ALF Vinil 487-7 Стронг Фисташка | ООО "АЛФ Маркет" |  | 0.25 | нет | нет | нет |  | 0.25 | 5 | 2 | 5 | 1 | НЕТ |  | 3 | 5 | 2 | 5 |  |  | 0
№1508 |  |  |  |  | 0.34 | нет | нет | нет |  | 0.34 |  | 3 | 5 | 1 | НЕТ |  | 4 | 0 | 3 | 5 |  |  | 0
№1509 | 1509 | Пленка ПВХ 9287-15 | ООО "Евростиль" |  | 0.35 | нет | нет | да |  | 0.35 | 5 | 2 | 5 | 1 | НЕТ |  | 5 | 5 | 2 | 5 |  |  | 0
№1510 | 1510 | Пленка ПВХ Орех Кантри | ООО "МС-Комплект" |  | 0.33 | нет | да | нет |  | 0.33 | 5 | 5 | 5 | 1 | НЕТ |  | 4 | 5 | 5 | 5 |  |  | 0
№1511 (не вводили) | 1511 | Пленка ПВХ белая арт.240 13МП 0,30*1400 антискретч | Россия, ОРТО (Трасса-М), г.Самара |  | 0.28 | нет | нет | нет | 2B | 0.28 |  | 3 | 5 | 1 | НЕТ | 4 | 3 | 0 | 3 | 5 |  |  | 0
№1512 (не вводили) | 1512 | Пленка ПЭТ белая матовая 0,25*1400 антифингер БЕЗ ПРАЙМЕРА | Россия, ОРТО (Трасса-М), г.Самара |  | 0.2 | нет | нет | нет | 2B | 0.2 |  | 5 | 5 | 5 | НЕТ | 4 | 2 | 0 | 5 | 5 |  |  | 0
№1513 (не вводили) | 1513 | Пленка ПВХ арт.MCH78986 софт панакота | вдм (креатив декор)производство - Китай, г.Шанхай, - Orchard |  | 0.35 | нет | нет | нет | 3B | 0.35 | 4 | 4 | 5 | 1 | НЕТ | 3 | 5 | 4 | 4 | 5 |  |  | 0
№1514 (не вводили) | 1514 | Пленка ПВХ арт.СС1222 Фон гляссе | ВДМ (Креатив декор) производство-Китай, г. Гуанчжоу |  | 0.26 | нет | нет | нет | 4B | 0.26 | 3 | 5 | 5 | 1 | НЕТ | 2 | 3 | 3 | 5 | 5 |  |  | 0
№1515 | 1515 | Плёнка ПВХ арт.0018-S1P Белая Матовая 2,23$ м2 | ООО " МС-Комплект" |  | 0.29 | нет | нет | нет |  | 0.29 | 3 | 5 | 5 | 1 | НЕТ |  | 3 | 3 | 5 | 5 |  |  | 0
№1516 (не вводили) | 1516 | Пленка ПЭТбелая глянцевая 0,35*1250 БЕЗ ПРАЙМЕРА | Jiangsu Waysher New Material Technology Co., Ltd. Китай |  | 0.35 | да | нет | нет | 3B | 0.34 |  | 5 | 5 | 5 | НЕТ | 3 | 4 | 0 | 5 | 5 |  |  | 0
№1517 (не вводили) | 1517 | Пленка ПЭТ белая 0,25*1250 с ПРАЙМЕРОМ | Foshan Wanni Film CO Ltd., Китай |  | 0.25 | нет | нет | нет | B | 0.22 |  | 5 | 5 | 5 | НЕТ | 5 | 2 | 0 | 5 | 5 |  |  | 0
№1518 (не вводили) | 1518 | Пленка ПВХ Айвори 1400мм 0,35мм №1518 | Стандарт |  | 0.35 | нет | нет | нет | 2B | 0.34 | 3 | 5 | 5 | 1 | НЕТ | 4 | 4 | 3 | 5 | 5 |  |  | 0
№1519 (не вводили) | 1519 | Пленка ПВХ 1350мм 0,35мм для плоскостного ламинирования 754Р-S88DT | SEMI (Китай) |  | 0.35 | нет | нет | нет | 2B | 0.33 |  | 5 | 5 | 1 | НЕТ | 4 | 4 | 0 | 5 | 5 |  |  | 0
№1520 (не вводили) | 1520 | Пленка ПВХ 1350мм 0,35мм для плоскостного ламинирования 754Р-S88DT | SEMI (Китай) |  | 0.35 | нет | нет | нет | 2B | 0.35 | 4 | 3 | 5 | 1 | НЕТ | 4 | 5 | 4 | 3 | 5 |  |  | 0
№1521 | 1521 | Плекна ПЭТ 1420ММ 0,3мм в защитной пленке 3,8$ ширина 1420 ширина 0,3 мм | TOP FOIL (Корея) | заказ под клиента Ангстрем | 0.3 | [9 empty] | НЕТ |  | 1 | 0 | 0 | 0 |  |  | 0
№1522 (не вводили) | 1522 | Пленка ПВХ 1420мм толщ. 0,27мм арт.СС1789 Форте Бергамо | Креатив Декор (Китай) |  | 0.27 | нет | нет | нет | 5B | 0.254 | 4 | 2 | 5 | 1 | НЕТ | 1 | 5 | 4 | 2 | 5 |  |  | 0
№1523 (это 563) | 1523 | Пленка ПВХ 1420мм толщ. 0,35мм арт.МРТ 78513 Мэджик Тоффи | Креатив Декор (Китай) |  | 0.35 | нет | нет | нет | HB | 0.34 | 4 | 5 | 5 | 1 | НЕТ | 5 | 4 | 4 | 5 | 5 |  |  | 0
№1524 (это 8 декоров ПЭТ SL45-SL52) | 1524 | Пленка ПЭТ серая матовая 0,25*1250 без праймера | Алмис (Китай) |  | 0.25 | нет | нет |  | 2B | 0.258 |  | 5 | 5 | 5 | НЕТ | 4 | 3 | 0 | 5 | 5 |  |  | 0
№1525 (не вводили) | 1525 | Пленка ПВХ арт.СС1222 Фон гляссе Ширина - 1,4м. Толщина 0,35мм | ВДМ (Креатив декор) производство-Китай, г. Гуанчжоу |  | 0.35 | нет | нет | нет | 2B | 0.35 | 5 | 4 | 5 | 2 | НЕТ | 4 | 5 | 5 | 4 | 5 |  |  | 0
№1526 | 1526 | Плёнка ПВХ Сосна белая 022 0,25мм*1400 мм цена от ролика 2,5$, в отрез 2,8$ +5%ЦБ | ООО «Бисмарк» (GreenWood) | отказ от эксперимента | 0.25 |  |  |  |  | 0.35 |  |  |  |  | НЕТ |  | 5 | 0 | 0 | 0 |  |  | 0
№1527 (не вводили) | №1527 | Ширина - 1,25 м толщина 0,25 мм | ООО "МС-Комплект" |  | 0.3 | нет | нет | нет | B | 0.26 | 2 | 2 | 4 | 1 | НЕТ | 5 | 3 | 2 | 2 | 4 |  |  | 0
№1528 (это 565) | №1528 | Плёнка ПВХ Монте антик TNF159-1 | ООО "МС-Комплект" |  | 0.35 | нет | да | нет | HB | 0.35 | 3 | 4 | 5 | 2 | НЕТ | 5 | 5 | 3 | 4 | 5 |  |  | 0
№1529 (не вводили) | №1529 | Плёнка ПВХ Санд тауп crm 1005-sd-l | ООО «Бисмарк» (GreenWood) |  | 0.35 | нет | нет | нет | B | 0.32 | 4 | 2 | 5 | 1 | НЕТ | 5 | 4 | 4 | 2 | 5 |  |  | 0
№1530 (пленка №564 по БЗ) | №1530 | Плёнка ПВХ Орех лучистый европейский 6794 | ООО"Креатив Декор" |  | 0.3 | нет | да | нет | HB | 0.27 | 4 | 4 | 5 | 1 | НЕТ | 5 | 3 | 4 | 4 | 5 |  |  | 0
№1531 (пленка №567 по БЗ) | №1531 | Плёнка Ecoren Reed Green арт. 6129P.88 | ООО "Вега" Москва |  | 0.35 | нет | нет | да | 2B | 0.35 | 3 | 5 | 5 | 2 | НЕТ | 4 | 5 | 3 | 5 | 5 |  |  | 0
№1532 | №1532 | Плёнка ПВХ Океания P-818UP цена 370,48р, ширина 1400 мм толщина 0,27 | ООО "ДБСП" |  | 0.27 |  |  |  |  | 0.27 |  | 2 | 5 | 1 | НЕТ |  | 3 | 0 | 2 | 5 |  |  | 0
№1533 (это 569) | №1533 | Плёнка ПВХ Бетон Светлый СС8048 3,7$+2% по курсу ЦБ ширина 1400 толщина 0,3 мм | ООО "ВДМ" |  | 0.3 |  |  |  | HB | 0.33 | 4 | 5 | 5 | 1 | НЕТ | 5 | 4 | 4 | 5 | 5 |  |  | 0
№1534 (не вводили) | №1534 | Плёнка ПВХ Бетон (0,3 ) HTК414-7А-151 ширина 1400 толщина 0,3 мм Китай | ООО "МС-Комплект" |  | 0.3 |  |  |  | 3H | 0.28 | 4 | 5 | 5 | 1 | НЕТ | 5 | 3 | 4 | 5 | 5 |  |  | 0
№1535 (это 568) | №1535 | Плёнка ПВХ Бетон Бромо, ширина 1400 толщина 0,3 мм Китай | ООО «Бисмарк» (GreenWood) |  | 0.3 |  |  |  | HB | 0.3 | 4 | 5 | 5 | 1 | НЕТ | 5 | 4 | 4 | 5 | 5 |  |  | 0
№1536 | №1536 | Пленка ПП белая шагрень, толщина 0,150мм ширина 1250мм, толщина 0,15мм | TOP FOIL Корея |  | 0.15 | нет | нет | нет |  | 0.15 | 4 | 5 | 5 | 5 | НЕТ |  | 1 | 4 | 5 | 5 |  |  | 0
№1537 | №1537 | Пленка ПЭТ белая матовая, толщина 0,160мм арт.TF56IE-CX-01 ширина 1250мм, толщина 0,16мм | TOP FOIL Корея |  | 0.16 | нет | нет | нет |  | 0.16 | 4 | 5 | 5 | 5 | НЕТ |  | 1 | 4 | 5 | 5 |  |  | 0
№1538 | Mocha Mousse | Пленка ПВХ Mocha Mousse ширина 1420мм, толщина 0,35мм | ООО "Вега" |  | 0.35 | нет | нет | нет | 2B | 0.32 | 4 | 5 | 5 | __ | НЕТ | 4 | 4 | 4 | 5 | 5 | 88% | Отличное качество | 0
№1539 | Perl Grey | Пленка ПВХ Perl Grey ширина 1420мм, толщина 0,35мм | ООО "Вега" |  | 0.35 | нет | нет | нет | 2B | 0.35 | 3 | 5 | 5 | __ | НЕТ | 4 | 5 | 3 | 5 | 5 | 88% | Отличное качество | 0
№1540 | SM Night Blue | Плёнка ПВХ SM Night Blue Ширина – 1420, толщина 0,35 | ООО "Вега" |  | 0.35 | нет | нет | нет | B | 0.35 | 4 | 3 | 5 | __ | НЕТ | 5 | 5 | 4 | 3 | 5 | 88% | Отличное качество | 0
№1541 | FRS 1830-2-L | Плёнка ПВХ FRS 1830-2-L Пудровый Ширина – 1420, толщина 0,25 | ООО «Бисмарк» (GreenWood) |  | 0.25 | нет | нет | нет |  | 0.26 |  | 5 | 5 | __ | НЕТ |  | 3 | [5 empty] | 0
№1542 | FRS 1832-2-Д Красно-коричневый | Плёнка ПВХ FRS 1832-2-Д Красно-коричневый Ширина – 1420, толщина 0,25 | ООО «Бисмарк» (GreenWood) |  | 0.25 | нет | нет | нет |  | 0.26 |  | 5 | 5 | __ | НЕТ |  | 3 | [5 empty] | 0
№163 | Дуб белый | S40.42.04.0009.000 | Renolit/вега | 200п.м | 0.35 | [9 empty] | НЕТ |  | 1 | 0 | 0 | 0 |  |  | 0
№165 | Орех рыжий |  | Renolit |  | 0.35 | нет | да | нет | HB | 0.33 | 4 | 5 | 5 | __ | ДА | 5 | 4 | 4 | 5 | 5 | 92% | Превосходное качество | 1
№168 | Вишня Шираз | F4223052 | Hornschuch | 200п.м | 0.3 | нет | нет | нет | 2B | 0.3 | 4 | 5 | 5 | __ | ДА | 4 | 4 | 4 | 5 | 5 | 88% | Отличное качество | 1
№169 | Дуб Мелинга тёмный | S40.42.04.0030.001 | Renolit/вега | 200п.м | 0.35 | [9 empty] | НЕТ |  | 1 | 0 | 0 | 0 |  |  | 0
№174 | Вишнёвые цветы | UB 602 PG | LG | 2000 п.м | 0.5 | [9 empty] | ДА |  | 1 | 0 | 0 | 0 |  |  | 1
№182 | Вишнёвый глянец | RCA 20 PG | LG | 2000м.п | 0.5 | да | нет | нет | 2B | 0.52 |  | 5 | 5 | __ | ДА | 4 | 5 | 0 | 5 | 5 |  |  | 1
№185 | Оранжевый глянец | EA447 PG | LG | 2000м.п | 0.55 | да | нет | нет | 3B | 0.53 | 2 | 5 | 5 | __ | ДА | 3 | 5 | 2 | 5 | 5 | 80% | Отличное качество | 1
№186 | Бук дымчатый | U 7609 R | LG | 2000 п.м | 0.4 | [9 empty] | НЕТ |  | 1 | 0 | 0 | 0 |  |  | 0
№192 | Мокко мелинга | ?? | Renolit | 200п.м? | 0.4 | нет | да | нет | HB | 0.46 | 5 | 5 | 5 | __ | ДА | 5 | 5 | 5 | 5 | 5 | 100% | Превосходное качество | 1
№196 | Ясень белый | US808-T3 | LG | 2000м.п | 0.4 | нет | да | нет | HB | 0.45 | 4 | 5 | 5 | __ | ДА | 5 | 5 | 4 | 5 | 5 | 96% | Превосходное качество | 1
№197 | Ясень маррон | US807T3 | LG | 2000м.п | 0.4 | нет | да | нет | F | 0.44 |  | 5 | 5 | __ | ДА | 5 | 5 | 0 | 5 | 5 |  |  | 1
№198 | Дуб шамони | U7511T3 | LG | 2000м.п | 0.4 | нет | да | нет | 2H | 0.47 | 4 | 5 | 5 | __ | ДА | 5 | 5 | 4 | 5 | 5 | 96% | Превосходное качество | 1
№201 | Сливки глянец | YEM86 PG | LG | 2000м.п | 0.5 | да | нет | нет | 2B | 0.53 |  | 5 | 5 | __ | ДА | 4 | 5 | 0 | 5 | 5 |  |  | 1
№2111 | Белый глянец | 23-00069-0045-6-450 | Imawell/ ЛАМИС | 400п.м | 0.45 | да | нет | нет | 2B | 0.44 | 2 | 5 | 5 | __ | ДА | 4 | 5 | 2 | 5 | 5 | 84% | Отличное качество | 1
№212 | Чёрный глянец | KD904РG | LG | 2000м.п | 0.5 | да | нет | нет | 3B | 0.49 |  | 5 | 5 | __ | ДА | 3 | 5 | 0 | 5 | 5 |  |  | 1
№217 | Красный глянец | RAD82PG | LG | 2000 п.м | 0.5 | да | нет | нет | 3B | 0.5 | 3 | 5 | 5 | __ | ДА | 3 | 5 | 3 | 5 | 5 | 84% | Отличное качество | 1
№218 | Капучино глянец | NCT56PG | LG | 2000м.п | 0.5 | да | нет | нет | 2B | 0.52 | 2 | 5 | 5 | __ | ДА | 4 | 5 | 2 | 5 | 5 | 84% | Отличное качество | 1
№22 | Береза полированная |  | Hornschuch |  | 0.4 | нет | нет | нет | B | 0.41 | 4 | 2 | 5 | __ | ДА | 5 | 5 | 4 | 2 | 5 | 84% | Отличное качество | 1
№223 | Слоновая кость | F4274003 | Hornschuch | 200п.м | 0.4 | [9 empty] | НЕТ |  | 1 | 0 | 0 | 0 |  |  | 0
№224 | Маренго | F4273502 | Hornschuch | 3000п.м двумя партиями | 0.35 | нет | нет | нет | 2B | 0.36 |  | 5 | 5 | __ | ДА | 4 | 5 | 0 | 5 | 5 |  |  | 1
№226 | Кремовый | F4273500 | Hornschuch | 200п.м | 0.35 | [9 empty] | НЕТ |  | 1 | 0 | 0 | 0 |  |  | 0
№229 | Лён золотистый |  | Renolit |  | 0.4 | нет | нет | нет | 2B | 0.41 |  | 5 | 5 | __ | ДА | 4 | 5 | 0 | 5 | 5 |  |  | 1
№232 | Дуб бонифачо глянец | Y2305-SG/K2305-SG | LG | 2000м.п | 0.5 | да | нет | нет | 3B | 0.51 | 4 | 5 | 5 | __ | ДА | 3 | 5 | 4 | 5 | 5 | 88% | Отличное качество | 1
№233 | Фисташковый глянец | GAQ13-SG | LG | 2000м.п | 0.5 | да | нет | нет | 3B | 0.5 | 3 | 5 | 5 | __ | ДА | 3 | 5 | 3 | 5 | 5 | 84% | Отличное качество | 1
№236 | Дуб Честерфилд | Y2104-Q3 | LG | 2000м.п | 0.4 | нет | да | нет | HB | 0.43 | 5 | 5 | 5 | __ | ДА | 5 | 5 | 5 | 5 | 5 | 100% | Превосходное качество | 1
№237 | Арктик матовый | К32М-080, толщина | Целлштофф-М | 200 м.п | 0.36 | нет | нет | нет | HB | 0.36 | 1 | 5 | 5 | 1 | ДА | 5 | 5 | 1 | 5 | 5 | 84% | Отличное качество | 1
№243 | Сосна Авола | A18822/ S40.69.04.0046.000 | Renolit | 200п.м | 0.18 | [9 empty] | НЕТ |  | 1 | 0 | 0 | 0 |  |  | 0
№244 | Авонг | S40.69.04.0045.000 | Renolit | 200п.м | 0.18 | [9 empty] | НЕТ |  | 1 | 0 | 0 | 0 |  |  | 0
№245 | Авонг белый | S40.60.03.0013.001 | Renolit | 200п.м | 0.12 | [9 empty] | НЕТ |  | 1 | 0 | 0 | 0 |  |  | 0
№246 | Дуб выбеленный состаренный (Адрия) | Sincolam N10 1602 | Фаэтон /Ламитекс (Италия) | 5000 п.м | 0.145 | [9 empty] | НЕТ |  | 1 | 0 | 0 | 0 |  |  | 0
№248 | Дуб рустикальный | RUSTICO | Licar | остаток | 0.18 | [9 empty] | НЕТ |  | 1 | 0 | 0 | 0 |  |  | 0
№249 | Эбеновое дерево | S40.62.03.0003 | Renolit/Фаэтон | 5000 п.м | 0.18 | [9 empty] | НЕТ |  | 1 | 0 | 0 | 0 |  |  | 0
№250 | Белоснежный (под Бьянка (доп.№298 Белый снег) | 24669-0003 пленка бел.072876-5505 V40 | Суртеко/ Дентро Тех | 10000 м2 | 0.15 |  |  |  | HB | [5 empty] | НЕТ | 5 | 1 | 0 | 0 | 0 |  |  | 0
№251 | Аттико (Античный кремовый) | S40.60.03.0607.000 | Renolit/Фаэтон | 500 п.м. | 0.15 | [9 empty] | НЕТ |  | 1 | 0 | 0 | 0 |  |  | 0
№252 | Пленка Орех №252Антия (орех) | шир.1400, арт.4136, ПВХ для окут (орех гвар.) 0,16*1400мм, Корея | Гамма | 750м2 | 0.16 | [9 empty] | НЕТ |  | 1 | 0 | 0 | 0 |  |  | 0
№255 | Дуб дайд капучино | S40.60.03.0577.000 | Renolit/Фаэтон | 5000п.м | 0.12 | [9 empty] | НЕТ |  | 1 | 0 | 0 | 0 |  |  | 0
№256 | Дуб дайд серый (толщ 0,12 мм) | S40.60.04.0557.001 | Renolit/Фаэтон | 5000п.м | 0.12 | [9 empty] | НЕТ |  | 1 | 0 | 0 | 0 |  |  | 0
№257 | Дуб дайд шоколадный | S40.60.04.0566 | Renolit/Фаэтон | 5000п.м | 0.12 | [9 empty] | НЕТ |  | 1 | 0 | 0 | 0 |  |  | 0
№261 | Джинс | 6261-178-281-92 (GSM A2338-178) | Licora | 10000 | 0.07 | [9 empty] | НЕТ |  | 1 | 0 | 0 | 0 |  |  | 0
№269 | Пленка Соляной дуб | Пленка NanoFlex Salt OAK VS, 068 | Алмис | 10000 п.м | 0.12 | [9 empty] | НЕТ |  | 1 | 0 | 0 | 0 |  |  | 0
№270 | Пленка Дуб скальный | Пленка NanoFlex EARL NEW OAK VSP, 013P | Алмис | 10000 п.м | 0.12 | [9 empty] | НЕТ |  | 1 | 0 | 0 | 0 |  |  | 0
№273 | Дуб прованс | 6177-174-229-92 (GSM A2352-174) | Licora | 10000 | 0.09 | [9 empty] | НЕТ |  | 1 | 0 | 0 | 0 |  |  | 0
№276 | Сапфир | S40.40.03.0758.000 | Renolit/вега | 250п.м | 0.35 | [9 empty] | НЕТ |  | 1 | 0 | 0 | 0 |  |  | 0
№277 | Кембрийская глина | S40.40.23.0064.000 | Renolit/вега | 250п.м | 0.35 | нет | нет | нет | 2B | 0.33 | 4 | 5 | 5 | __ | НЕТ | 4 | 4 | 4 | 5 | 5 | 88% | Отличное качество | 88%
№278 | Доломит | S40.40.23.0013 | Renolit/вега | 250п.м | 0.35 | нет | нет | нет | 3B | 0.33 | 4 | 5 | 5 | __ | ДА | 3 | 4 | 4 | 5 | 5 | 84% | Отличное качество | 1
№281 | Йоркширский каштан | Y2802Q3 | LG | 2000м.п | 0.42 | нет | да | нет | HB | 0.39 | 4 | 5 | 5 | __ | ДА | 5 | 5 | 4 | 5 | 5 | 96% | Превосходное качество | 1
№282 | Каменный дуб белый | S40.42.34.0008.000 | Renolit/вега | 200п.м | 0.35 | [9 empty] | НЕТ |  | 1 | 0 | 0 | 0 |  |  | 0
№283 | Каменный дуб | S40.42.34.0010.000 | Renolit/вега | 200п.м | 0.35 | [9 empty] | НЕТ |  | 1 | 0 | 0 | 0 |  |  | 0
№284 | Джессато белый | F4242532 | Hornschuch | 200п.м | 0.48 | [9 empty] | НЕТ |  | 1 | 0 | 0 | 0 |  |  | 0
№285 | Джессато серый | F4242508 | Hornschuch | 200п.м | 0.45 | нет | да | нет | F | 0.45 |  | 5 | 5 | __ | ДА | 5 | 5 | 0 | 5 | 5 |  |  | 1
№286 | Бетон серый | F4242512 | Hornschuch | 200п.м | 0.48 | [9 empty] | НЕТ |  | 1 | 0 | 0 | 0 |  |  | 0
№296 | Гравий | F4242494 | Hornschuch | 200п.м/ 5000п.м | 0.4 | [9 empty] | НЕТ |  | 1 | 0 | 0 | 0 |  |  | 0
№299 | Индиго | 24141-0003 пленка мелам. V40 голубая ночь декор 100714-7085 | Суртеко/ Дентро Тех | 10000 м2 | 0.09 | [9 empty] | НЕТ |  | 1 | 0 | 0 | 0 |  |  | 0
№300 | Черный грифельный | Черная R31I-010, толщина 0,35, ширина 1420 мм | Целлштофф-М | 200 м.п | 0.3 | нет | нет | нет | 2B | 0.37 | 2 | 5 | 5 | __ | ДА | 4 | 5 | 2 | 5 | 5 | 84% | Отличное качество | 1
№301 | Магнолия (1420 мм) | AL2227 A76 VLM 0 (А309) veluto alabaster | Alfatherm | 4000 кв.м | 0.35 | нет | нет | нет |  | 0.35 | 2 | 5 | 5 | 5 | НЕТ |  | 5 | 2 | 5 | 5 |  |  | 0
№307 | Рифт светлый глянец (ПЭТ) |  | Osnofa |  | 0.4 | да | нет | нет | 3B | 0.4 |  | 5 | 5 | __ | ДА | 3 | 5 | 0 | 5 | 5 |  |  | 1
№308 | Рифт тёмный глянец (ПЭТ) | GIHA 11606KME | Osnofa |  | 0.4 | да | нет | нет | 3B | 0.4 |  | 5 | 5 | __ | ДА | 3 | 5 | 0 | 5 | 5 |  |  | 1
№384 | Бежевый глянец | 23-01059-0045-6-500 | Imawell/ ЛАМИС | 400 п.м | 0.5 | да | нет | нет | 2B | 0.5 |  | 5 | 5 | __ | ДА | 4 | 5 | 0 | 5 | 5 |  |  | 1
№39 | Вишня Манхэттен | F4225505 | Hornschuch | 10000п.м, возм. 5000п.м | 0.35 | [9 empty] | НЕТ |  | 1 | 0 | 0 | 0 |  |  | 0
№419 | Шоколад глянец | NDP81PG | LG | 2000м.п | 0.5 | да | нет | нет | 3B | 0.53 |  | 5 | 5 | __ | ДА | 3 | 5 | 0 | 5 | 5 |  |  | 1
№45 | Лён солнечный | Covaren Zeus Cream M 820900 90035001 | Renolit | 3000п.м | 0.4 | нет | да | нет | B | 0.4 | 3 | 5 | 5 | 1 | ДА | 5 | 5 | 3 | 5 | 5 | 92% | Превосходное качество | 1
№500 | Арктический глянцевый | 120-6Т Белый глянец, 0,4 * 1400мм | Гамма | 100-160 | 0.36 | да | нет | нет | 2B | 0.36 | 1 | 5 | 5 | 1 | ДА | 4 | 5 | 1 | 5 | 5 | 80% | Отличное качество | 1
№501 | Белый снег софт | ZB 00 800-2_0,25*1400 Белый снег софт | ООО «Бисмарк» (GreenWood) | 140-150 | 0.25 | нет | нет | нет | 2B | 0.25 | 4 | 2 | 3 | 1 | ДА | 4 | 3 | 4 | 2 | 3 | 64% | Хорошее качество | 1
№503 | Бежевый софттач | 2030 беж матовый софт тач*1400*0,25 | Гамма/евростиль | 160/100 | 0.25 | нет | нет | да | B | 0.25 | 4 | 2 | 5 | 1 | ДА | 5 | 3 | 4 | 2 | 5 | 76% | Хорошее качество | 1
№504 | Кварц софт | ZB 00 813-2_0,25*1400 Кварц софт | ООО «Бисмарк» (GreenWood) | 140-150 | 0.25 |  |  |  | 2B | 0.25 | 4 | 2 | 5 | 1 | ДА | 4 | 3 | 4 | 2 | 5 | 72% | Хорошее качество | 1
№505 | Графит софттач | 91006 софт тач графит*1400*0,25/JS9286-15 Софт Графит 0.30 мм, шир. 1400 мм | Гамма/евростиль | 160/100 | 0.35 | нет | нет | да | 2B | 0.35 | 3 | 3 | 5 | 2 | ДА | 4 | 5 | 3 | 3 | 5 | 80% | Отличное качество | 1
№506 | Мускари | AL-02 Мускари NEW2020*1400*0,3 | ООО «Бисмарк» (GreenWood) | 100-160 | 0.3 |  |  |  | 2B | 0.31 |  | 5 | 5 | 1 | НЕТ | 4 | 4 | 0 | 5 | 5 |  |  | 0
№507 | Аконит | SF-028 Аконит NEW2020*1400*0,3 | ООО «Бисмарк» (GreenWood) | 100-160 | 0.3 |  |  |  | 2B | 0.3 | 5 | 2 | 5 | 2 | ДА | 4 | 4 | 5 | 2 | 5 | 80% | Отличное качество | 1
№508 | Обриета | AL-07 Обриета NEW2020*1400*0,3 | ООО «Бисмарк» (GreenWood) | 100-160 | 0.3 |  |  |  | 2B | 0.3 |  |  |  |  | НЕТ | 4 | 4 | 0 | 0 | 0 |  |  | 0
№509 | Ниагара | SF-015 Ниагара*1400*0,3 | ООО «Бисмарк» (GreenWood) | 100-160 | 0.3 | нет | нет | да | B | 0.3 | 4 | 2 | 4 | 2 | ДА | 5 | 4 | 4 | 2 | 4 | 76% | Хорошее качество | 1
№510 | Роза | SF-026 Роза*1400*0,3 | ООО «Бисмарк» (GreenWood) | 100-160 | 0.3 | нет | нет | да | B | 0.31 |  | 2 | 5 | 1 | ДА | 5 | 4 | 0 | 2 | 5 |  |  | 1
№511 | Белая структурная | YG10047-62A белая структурная*1400*0,3 | МС-комплект | 100 | 0.3 | нет | да | нет | B | 0.3 |  | 5 | 5 | 1 | ДА | 5 | 4 | 0 | 5 | 5 |  |  | 1
№513 | Дуб фактурный белый | 8029-80 дуб фактурный белый *1400*0,35 | Гамма | 160 | 0.35 | нет | да | нет | HB | 0.35 | 4 | 5 | 5 | 2 | ДА | 5 | 5 | 4 | 5 | 5 | 96% | Превосходное качество | 1
№514 | Дуб винтаж белый | LW 00 611-2_0,25*1400 дуб винтаж белый | ООО «Бисмарк» (GreenWood) | 140-150 | 0.25 | нет | да | нет | F | 0.26 | 3 | 5 | 5 | 4 | ДА | 5 | 3 | 3 | 5 | 5 | 84% | Отличное качество | 1
№515 | Ясень капучино атласный | ZB 00 863-2_0,25*1400 ясень капучино софт | ООО «Бисмарк» (GreenWood) | 140-150 | 0.25 | нет | да | нет | HB | 0.28 | 2 | 2 | 5 | 1 | ДА | 5 | 3 | 2 | 2 | 5 | 68% | Хорошее качество | 1
№516 | Мускат структурный | YG7026-62A мускат структурный*1400*0,3 | МС-комплект | 100 | 0.3 | нет | да | нет | B | 0.35 | 5 | 5 | 5 | __ | ДА | 5 | 5 | 5 | 5 | 5 | 100% | Превосходное качество | 1
№518 | Дуб шале | 0303 дуб шале серый*1400*0,25 | Гамма | 250 | 0.25 | нет | да | нет | H | 0.23 | 1 | 5 | 5 | 1 | ДА | 5 | 2 | 1 | 5 | 5 | 72% | Хорошее качество | 1
№519 | Дуб шведский | ТК-605 (К-605 выбеленный дуб*1400без полей*0,25 | Европласт (ДБСП) | 150;200 | 0.25 | нет | да | нет | HB | 0.23 |  |  |  |  | НЕТ | 5 | 2 | 0 | 0 | 0 |  |  | 0
№520 | Прованс салатовый патина | П338007 патина бирюза*1400*0,28 | Гамма | 160 | 0.25 | нет | да | нет | HB | 0.25 |  | 5 | 5 | 1 | ДА | 5 | 3 | 0 | 5 | 5 |  |  | 1
№521 | Альбера Эвкалипт | ZB 00 506-2_0,25*1400 альберо эвкалипт | ООО «Бисмарк» (GreenWood) | 140-150 | 0.25 | нет | да | нет | 2B | 0.25 |  | 5 | 5 | 1 | НЕТ | 4 | 3 | 0 | 5 | 5 |  |  | 0
№522 | Прованс голубой патина | 47545 патина голубая*1400*0,28 | Гамма | 160 | 0.28 | нет | да | нет | 3B | 0.29 | 4 | 5 | 5 | 2 | ДА | 3 | 3 | 4 | 5 | 5 | 80% | Отличное качество | 1
№524 | Ясень графит атласный | ZB 00 866-2_0,25*1400 ясень графит софт | ООО «Бисмарк» (GreenWood) | 140-150 | 0.25 |  |  |  | HB | 0.25 | 4 | 2 | 5 | 1 | ДА | 5 | 3 | 4 | 2 | 5 | 76% | Хорошее качество | 1
№525 | Дуб фактурный чернильный | 4017-80 дуб фактурный чернильный *1400*0,35 | Гамма | 160 | 0.35 | нет | да | нет | 2B | 0.35 |  | 5 | 5 | 1 | ДА | 4 | 5 | 0 | 5 | 5 |  |  | 1
№526 | Белый металлик Аляска | 101-6T DW белый глянец металик*1400*0,35 | Гамма | 100 | 0.4 | да | нет | нет | 2B | 0.35 | 3 | 5 | 5 | __ | ДА | 4 | 5 | 3 | 5 | 5 | 88% | Отличное качество | 1
№528 | Арья | SE-002 (stone SE-002Арья*1400*0,3) | ООО «Бисмарк» (GreenWood) | 100-160 | 0.345 | нет | да | нет | F | 0.35 | 3 | 5 | 5 | 1 | ДА | 5 | 5 | 3 | 5 | 5 | 92% | Превосходное качество | 1
№529 | Санса | SE-001 (stone SE-001Санса*1400*0,3 | ООО «Бисмарк» (GreenWood) | 100-160 | 0.393 | нет | да |  |  | 0.39 |  |  |  |  | НЕТ |  | 5 | 0 | 0 | 0 |  |  | 0
№530 | Муссон | F4275006 | Hornschuch | 200п.м | 0.35 | нет | нет | да |  | 0.35 |  |  |  |  | НЕТ |  | 5 | 0 | 0 | 0 |  |  | 0
№531 | Орех Авиньон | F4242801 | Hornschuch | 200п.м | 0.399 | нет | да | нет |  | 0.399 |  |  |  |  | НЕТ |  | 5 | 0 | 0 | 0 |  |  | 0
№533 | Дуб норвежский белый | F4292031 | Hornschuch | 200п.м | 0.411 | нет | да | нет |  | 0.41 |  |  |  |  | НЕТ |  | 5 | 0 | 0 | 0 |  |  | 0
№534 | Ясень кремовый | S40.40.03.0941 | Renolit/вега | 200п.м | 0.37 | нет | да | нет |  | 0.37 |  |  |  |  | НЕТ |  | 5 | 0 | 0 | 0 |  |  | 0
№535 | Ясень серый | S40.40.03.0942 | Renolit/вега | 200п.м | 0.326 | нет | да | нет |  | 0.33 |  |  |  |  | НЕТ |  | 4 | 0 | 0 | 0 |  |  | 0
№536 | Аура перламутровая | F4295300 | Hornschuch | 200п.м | 0.398 | нет | да | нет |  | 0.4 |  |  |  |  | НЕТ |  | 5 | 0 | 0 | 0 |  |  | 0
№537 | Аура графитовая | F4295203 | Hornschuch | 200п.м | 0.397 | нет | да | нет | 2B | 0.41 |  | 5 | 5 | __ | ДА | 4 | 5 | 0 | 5 | 5 |  |  | 1
№538 | Белая лилия | Белый шагрень (0,3) YG1060 -05A, толщина ролика 0,3 мм, ширина ролика 1,4 м | МС-комплект | 100 | 0.3 | нет | да | нет | HB | 0.333 | 4 | 5 | 5 | 1 | ДА | 5 | 4 | 4 | 5 | 5 | 92% | Превосходное качество | 1
№539 | Макиато | 10ST, Латте софт 0,26*1400 | Артвинил | 100 | 0.26 | нет | нет | да | HB | 0.267 | 3 | 2 | 5 | 2 | ДА | 5 | 3 | 3 | 2 | 5 | 72% | Хорошее качество | 1
№540 | Амарок | AS 1847-SFT 0.25*1400 Амарок | ООО «Бисмарк» (GreenWood) | 100-160 | 0.25 | нет | нет | да | HB | 0.25 | 4 | 5 | 5 | 1 | ДА | 5 | 3 | 4 | 5 | 5 | 88% | Отличное качество | 1
№541 | Бетон Оленна | SЕ-026 Оленна | ООО «Бисмарк» (GreenWood) | 100-160 | 0.3 | нет | да | нет | H | 0.313 | 5 | 5 | 5 | 1 | ДА | 5 | 4 | 5 | 5 | 5 | 96% | Превосходное качество | 1
№543 | Аркадия | JS9329-156 Софт Арлекин 0,30мм,1400мм | Евростиль | 160 | 0.35 | нет | нет | да | 2B | 0.35 | 4 | 3 | 4 | 1 | ДА | 4 | 5 | 4 | 3 | 4 | 80% | Отличное качество | 1
№544 | Омбра | Антрацит Р-860 софт однотонный | Европласт (ДБСП) | 150;200 | 0.27 | нет | нет | да | 2B | 0.26 | 4 | 2 | 5 | 1 | ДА | 4 | 3 | 4 | 2 | 5 | 72% | Хорошее качество | 1
№545 | Ирландский мятный | Макарун Р-119 матовый однотонный | Европласт (ДБСП) | 150;200 | 0.25 | нет | нет | нет | F | 0.25 |  | 5 | 5 | 1 | НЕТ | 5 | 3 | 0 | 5 | 5 |  |  | 0
№546 | Нотте Боско | Шарли green | МС-комплект | 100 | 0.3 | нет | нет | нет | HB | 0.29 | 4 | 2 | 5 | 1 | ДА | 5 | 3 | 4 | 2 | 5 | 76% | Хорошее качество | 1
№547 | Обсидиан | Обсидиан Р-830UP матовый | Европласт (ДБСП) | 150;200 | 0.27 | нет | нет | нет | B | 0.27 | 2 | 2 | 5 | 1 | ДА | 5 | 3 | 2 | 2 | 5 | 68% | Хорошее качество | 1
№548 | Дуб кремовый 0.4мм | F429-2005 | Hornschuch | 200п.м | 0.4 | нет | да | нет | HB | 0.37 |  | 5 | 5 | 3 | НЕТ | 5 | 5 | 0 | 5 | 5 |  |  | 0
№549 | Дуб светлый | Акация светлая МСА0524757 | Креатив Декор (ВДМ) | 196 м.п | 0.35 | нет | да | нет | B | 0.38 | 2 | 5 | 5 | 1 | ДА | 5 | 5 | 2 | 5 | 5 | 88% | Отличное качество | 1
№550 | Бриз | Шарли Бриз | МС-комплект | 100 | 0.28 | нет | нет | нет | F | 0.28 | 4 | 2 | 5 | 1 | ДА | 5 | 3 | 4 | 2 | 5 | 76% | Хорошее качество | 1
№551 | Раф | Шарли Мокко | МС-комплект | 100 | 0.3 | нет | нет | нет | HB | 0.3 | 4 | 2 | 5 | 1 | ДА | 5 | 4 | 4 | 2 | 5 | 80% | Отличное качество | 1
№552 | Керамика | Шарли Керамика | МС-комплект | 100 | 0.3 | нет | нет | нет | B | 0.28 | 1 | 2 | 5 | 1 | ДА | 5 | 3 | 1 | 2 | 5 | 64% | Хорошее качество | 1
№553 | Ариетт | Шарли Светлый | МС-комплект | 100 | 0.3 | нет | нет | нет | HB | 0.26 | 4 | 2 | 5 | 4 | ДА | 5 | 3 | 4 | 2 | 5 | 76% | Хорошее качество | 1
№554 | Браун Грей | Софт графит 78992 | Креатив Декор (ВДМ) | 196 м.п | 0.35 | нет | нет | нет | 2B | 0.35 | 4 | 5 | 5 | 3 | ДА | 4 | 5 | 4 | 5 | 5 | 92% | Превосходное качество | 1
№555 | Рубелит |  |  |  | 0.27 | нет | нет | нет | F | 0.268 | 2 | 2 | 5 | 1 | ДА | 5 | 3 | 2 | 2 | 5 | 68% | Хорошее качество | 1
№556 | Лофт Базилик | Лофт Базилик | МС-комплект | 140 м2 | 0.33 | нет | да | нет | HB | 0.36 | 4 | 5 | 5 | 1 | ДА | 5 | 5 | 4 | 5 | 5 | 96% | Превосходное качество | 1
№557 | Дикая мята | плёнка ПВХ 9287-15 | ООО "Евростиль" |  | 0.33 | нет | нет | да | 2B | 0.33 | 2 | 2 | 3 | 2 | ДА | 4 | 4 | 2 | 2 | 3 | 60% | Хорошее качество | 1
№558 | Орех кантри 558 | Орех кантри | МС-комплект | любое кол-во | 0.34 | нет | да | нет | HB | 0.31 | 5 | 5 | 5 | 1 | ДА | 5 | 4 | 5 | 5 | 5 | 96% | Превосходное качество | 1
№559 | Слоновая кость |  |  |  | 0.3 | нет | нет | нет | 2B | 0.28 | 2 | 5 | 5 | 1 | ДА | 4 | 3 | 2 | 5 | 5 | 76% | Хорошее качество | 1
№560 | Крокус кремовый | Пленка ПВХ Софт Гляссе арт.МСН78951 | ВДМ (Креатив декор) производство-Китай, г. Гуанчжоу | под заказ необ.количество | 0.35 | нет | нет | нет | 2B | 0.34 | 5 | 5 | 5 | 1 | ДА | 4 | 4 | 5 | 5 | 5 | 92% | Превосходное качество | 1
№561 | Баунти | Пленка ПВХ Мэджик Баунти МРТ78535 ширина 1420 мм толщина 0,27 мм | ООО «Креатив Декор» (Китай) |  | 0.27 | нет | нет | нет | 2B | 0.34 | 5 | 3 | 5 | 1 | ДА | 4 | 4 | 5 | 3 | 5 | 84% | Отличное качество | 1
№562 | Дюна | Пленка ПВХ Мэджик Дюна МРТ78514 ширина 1420 мм толщина 0,27 мм | ООО «Креатив Декор» (Китай) |  | 0.27 | нет | нет | нет | 2B | 0.34 | 4 | 5 | 5 | 1 | ДА | 4 | 4 | 4 | 5 | 5 | 88% | Отличное качество | 1
№563 | Тоффи | Пленка ПВХ Мэджик Тоффи МРТ78513 ширина 1420 мм толщина 0,27 мм | ООО «Креатив Декор» (Китай) |  | 0.35 | нет | нет | нет | HB | 0.34 | 5 | 5 | 5 | 1 | ДА | 5 | 4 | 5 | 5 | 5 | 96% | Превосходное качество | 1
№564 | Орех лучистый | Плёнка ПВХ Орех лучистый, ширина 1400 мм, толщина 0,30 | ООО"Креатив Декор" |  | 0.3 | нет | да | нет | 4H | 0.27 | 4 | 5 | 5 | 1 | ДА | 5 | 3 | 4 | 5 | 5 | 88% | Отличное качество | 1
№565 | Монте Антик | Плёнка ПВХ Монте антик TNF159-1 шир. 1400 мм | ООО "МС Комплект" |  | 0.35 | нет | нет | нет | HB | 0.34 | 3 | 5 | 5 | 1 | ДА | 5 | 4 | 3 | 5 | 5 | 88% | Отличное качество | 1
№566 | Лофт Дюна | PW003-GZP | ООО "МС-Комплект" |  | 0.3 | нет | да | нет | F | 0.33 |  | 5 | 5 | 1 | ДА | 5 | 4 | 0 | 5 | 5 |  |  | 1
№567 | Зеленый тростниковый | 24SUM1219 , Плёнка Ecoren Reed Green, толщина 0,35 мм, ширина 1420 мм | ООО "Вега" |  | 0.35 | нет | нет | нет | B | 0.35 | 3 | 5 | 5 | 2 | ДА | 5 | 5 | 3 | 5 | 5 | 92% | Превосходное качество | 1
№568 |  | Плёнка ПВХ Бетон Бромо, ширина 1400 толщина 0,3 мм Китай | ООО «Бисмарк» (GreenWood) |  | 0.3 |  |  |  | HB | 0.3 | 4 | 5 | 5 | 1 | ДА | 5 | 4 | 4 | 5 | 5 | 92% | Превосходное качество | 1
№569 |  | Плёнка ПВХ Бетон Светлый СС8048 3,7$+2% по курсу ЦБ ширина 1400 толщина 0,3 мм | ООО "ВДМ" |  | 0.3 |  |  |  | HB | 0.33 | 4 | 5 | 5 | 1 | ДА | 5 | 4 | 4 | 5 | 5 | 92% | Превосходное качество | 1
№6 | Белый | F4282065 | Hornschuch | 200п.м | 0.4 | [9 empty] | НЕТ |  | 1 | 0 | 0 | 0 |  |  | 0
№64 | Берёза розовая | 76189/91833 61405 Norway Maple Pale Nat 654200 90614005 | Renolit | 3000п.м | 0.4 | нет | нет | нет | 3B | 0.38 | 3 | 2 | 5 | __ | ДА | 3 | 5 | 3 | 2 | 5 | 72% | Хорошее качество | 1
№709 | Ольха | D253A57 3003 A07,-новый,D253A57-ER/0303-A07,-старый | Klockner Pentaplast |  | 0.25 |  |  |  | 2B | 0.26 |  | 5 | 5 | 1 | ДА | 4 | 3 | 0 | 5 | 5 |  |  | 1
№77 | Жасмин глянец | S40.46.03.0001.000 | Renolit/вега | 250п.м | 0.5 | да | нет | нет | 3B | 0.5 | 2 | 5 | 5 | __ | ДА | 3 | 5 | 2 | 5 | 5 | 80% | Отличное качество | 1
№89 | Красная медь |  | Renolit |  | 0.35 | [9 empty] | НЕТ |  | 1 | 0 | 0 | 0 |  |  | 0
№90 | Акация светлая | Alkoren Moldau Acacia Light/ S40.40.04.0346.000 | Renolit/вега | 250п.м | 0.35 | нет | да | нет | 2B | 0.36 | 4 | 5 | 5 | __ | ДА | 4 | 5 | 4 | 5 | 5 | 92% | Превосходное качество | 1
№SL45 | №SL45 Альпийский | WSL-001M Альпийский ширина 1250 мм, толщина 0,25 мм+защитная пленка | ООО"Алмис" (Китай) |  | 0.25 | нет | нет | нет | 3B | 0.25 |  | 5 | 5 | 5 | НЕТ | 3 | 3 | 0 | 5 | 5 |  |  | 0
№SL46 | №SL46 Фарфор | 0002 М Фарфор ширина 1250 мм, толщина 0,25 мм+защитная пленка | ООО"Алмис" (Китай) |  | 0.25 | нет | нет | нет | 3B | 0.26 |  | 5 | 5 | 5 | НЕТ | 3 | 3 | 0 | 5 | 5 |  |  | 0
№SL47 | №SL47 Пепел | 0014 М Пепел ширина 1250 мм, толщина 0,25 мм+защитная пленка | ООО"Алмис" (Китай) |  | 0.25 | нет | нет | нет | 3B | 0.26 |  | 5 | 5 | 5 | НЕТ | 3 | 3 | 0 | 5 | 5 |  |  | 0
№SL48 | №SL48 Луна | 0023М Луна ширина 1250 мм, толщина 0,25 мм+защитная пленка | ООО"Алмис" (Китай) |  | 0.25 | нет | нет | нет | 3B | 0.25 |  | 5 | 5 | 5 | НЕТ | 3 | 3 | 0 | 5 | 5 |  |  | 0
№SL49 | ПЭТ №SL49 Мист | ОО32 | ООО"Алмис" (Китай) | 300 | 0.25 | нет | нет | нет | 2B | 0.25 |  | 5 | 5 | 5 | НЕТ | 4 | 3 | 0 | 5 | 5 |  |  | 0
№SL49 | №SL49 Мист | 0032М Капучино ширина 1250 мм, толщина 0,25 мм+защитная пленка | ООО"Алмис" (Китай) |  | 0.25 | нет | нет | нет | 3B | 0.25 |  | 5 | 5 | 5 | НЕТ | 3 | 3 | 0 | 5 | 5 |  |  | 0
№SL50 | №SL50 Аквамарин | 0031М Аквамарин ширина 1250 мм, толщина 0,25 мм+защитная пленка | ООО"Алмис" (Китай) |  | 0.25 | нет | нет | нет | 3B | 0.25 |  | 5 | 5 | 5 | НЕТ | 3 | 3 | 0 | 5 | 5 |  |  | 0
№SL51 | №SL51 Эвкалипт | WLS-002М Эвкалипт ширина 1250 мм, толщина 0,25 мм+защитная пленка | ООО"Алмис" (Китай) |  | 0.25 | нет | нет | нет | 3B | 0.26 |  | 5 | 5 | 5 | НЕТ | 3 | 3 | 0 | 5 | 5 |  |  | 0
№SL52 | №SL52 Асфальт | 0027М Асфальт ширина 1250 мм, толщина 0,25 мм+защитная пленка | ООО"Алмис" (Китай) |  | 0.25 | нет | нет | нет | 3B | 0.26 |  |  |  |  | НЕТ | 3 | 3 | 0 | 0 | 0 |  |  | 0
Sagi green | [5 empty] | нет | нет | нет |  |  |  | 5 | 5 | 1 | НЕТ |  | 1 | 0 | 5 | 5 |  |  | 0
TEMAPOL |  | TEMAPOL |  |  | 0.7 |  | нет | нет | 2Н | 0.7 |  | 0 | 5 | 0 | НЕТ |  | 5 | 0 | 0 | 5 |  |  | 0
№1415 |  | Плёнка ПВХ Графит нубук AS1806-2 ширина 1400 мм, толщина 0,25 мм | ООО «Бисмарк» (GreenWood) |  | 0.25 | нет | нет | нет | 2B | 0.27 | 4 | 5 | 5 | __ | ДА | 4 | 3 | 4 | 5 | 5 | 84% | Отличное качество | 0
Note on A138: Камынин Василий Алексеевич: Нет ацетона
Note on A163: Камынин Василий Алексеевич: Добавлены две пленки одинаковых с разными артикулами.

## Список актуальных пленок
29_08_2025
Пленка | Каталог
№101 | 1
№119 | 1
№124 | 1
№125 | 1
№127 | 1
№165 | 1
№168 | 1
№174 | 1
№182 | 1
№185 | 1
№192 | 1
№196 | 1
№197 | 1
№198 | 1
№201 | 1
№2111 | 1
№212 | 1
№217 | 1
№218 | 1
№22 | 1
№224 | 1
№229 | 1
№232 | 1
№233 | 1
№236 | 1
№237 | 1
№277 | 1
№278 | 1
№281 | 1
№285 | 1
№300 | 1
№307 | 1
№308 | 1
№384 | 1
№419 | 1
№45 | 1
№500 | 1
№501 | 1
№503 | 1
№504 | 1
№505 | 1
№507 | 1
№509 | 1
№510 | 1
№511 | 1
№513 | 1
№514 | 1
№515 | 1
№516 | 1
№518 | 1
№520 | 1
№5211 | 1
№522 | 1
№524 | 1
№525 | 1
№526 | 1
№528 | 1
№537 | 1
№538 | 1
№539 | 1
№540 | 1
№541 | 1
№543 | 1
№544 | 1
№546 | 1
№547 | 1
№549 | 1
№550 | 1
№551 | 1
№552 | 1
№553 | 1
№554 | 1
№555 | 1
№556 | 1
№557 | 1
№558 | 1
№559 | 1
№560 | 1
№561 | 1
№562 | 1
№563 | 1
№564 | 1
№565 | 1
№566 | 1
№567 | 1
№568 | 1
№569 | 1
№64 | 1
№709 | 1
№77 | 1
№90 | 1

## Краска+Акрил (hidden)
№ пленки | Наименование пленки | Артикул поставщика | Поставщик | Мин.партия | Толщина пленки, мм | Факт.толщ.пленки,мм | Глянец | текстура | Софт-тач | Масло | Кофе | Ацетон | Твердость | Нагрев
Краска C_101 28.02.2020 (грунт.мдф 19,мдф 19 белый, грунт пленка №237,Патинированный фасад(лак),Бумага №250) | [12 empty] | HB
Краска C_701 28.02.2020 (грунт.мдф 19,мдф 19 белый, грунт пленка №237,Патинированный фасад(лак),Бумага №250) | [12 empty] | 3B
Краска C_803 28.02.2020 (грунт.мдф 19,мдф 19 белый, грунт пленка №237,Патинированный фасад(лак),Бумага №250) | [12 empty] | HB
Краска C_101 28.02.2020 (грунт.мдф 19,мдф 19 белый, грунт пленка №237,Патинированный фасад(лак),Бумага №250) | [12 empty] | 3B
Краска C_701 28.02.2020 (грунт.мдф 19,мдф 19 белый, грунт пленка №237,Патинированный фасад(лак),Бумага №250) | [12 empty] | 3B
Краска C_803 28.02.2020 (грунт.мдф 19,мдф 19 белый, грунт пленка №237,Патинированный фасад(лак),Бумага №250) | [12 empty] | 3B
AL 28.02.2020 | [12 empty] | 2H
ALT 28.02.2020 | [12 empty] | 2H
ALT UV 28.02.2020 | [12 empty] | 3H
ALT UVM 28.02.2020 | [12 empty] | >5H
№ALT27MUVAF | ALT27MUVAF |  |  |  | 0.3 | 0.3 | нет | нет | нет | 5 | 5 | 0 | 2В
№ALT28MUVAF | ALT28MUVAF |  |  |  | 0.3 | 0.3 | нет | нет | нет | 5 | 5 | 0 | 2В

## Классификация в баллах
Результат оценки воздействия жидкостей в баллах: |  | Результат оценки испытаний кромок на нагрев (в баллах):
1 | отсутствие видимых изменений; | 5 | Никаких видимых изменений на кромке или клеевом соединении;
2 | едва заметное изменение блеска и цвета; | 4 | Незначительное изменение в окраске. Малозаметное стягивание пленки в обернутых пленках изделиях;
3 | незначительное изменение блеска или цвета, при отсутствии изменения структуры испытываемого покрытия; | 3 | Небольшой зазор на задней стороне панели или тенденция к формированию зазора в видимых точках в области кромки или угла;
4 | четко различаемое изменение блеска или цвета; структура покрытия изменена незначительно; | 2 | Большой зазор в видимых точках клеевого соединения. Полностью или частично отхождение кромки по линии кромок или в области угла. Значительные изгибы кромок и значительное изменение цвета. Частичное прилипание поверхности кромки к термальному элементу;
5 | четко различаемые изменения блеска или цвета; структура испытываемого покрытия заметно изменена или разрушена. | 1 | Полностью или частично разрушенные клеевные соединения. Полностью или частично отошедшая кромка на протяжении 1/3 всей длины или более. Сильные изгибы кромок и необратимое изменение цвета.
испытание проводилось в лаборатории Леруа

## Входной контроль
Наименование пленки | Номер ролика | Дата проведения | Толщина | Дельта E | Столбец1 | Столбец2
№ALT27MUVAF | 3639 | 2024-10-28 | 0.3 | 0.28
№ALT27MUVAF | 3640 | 2024-10-28 | 0.3 | 0.32
№ALT28MUVAF | 3637 | 2024-10-28 | 0.3 | 0.28
№ALT28MUVAF | 3638 | 2024-10-28 | 0.3 | 0.29
№1493 | - | 2024-10-28 | 0 | 0.08
№1515 | - | 2024-10-28 | 0 | 0.65
№509 | 3646 | 2024-11-25 | 0.3 | 0.49
№541 | 3645 | 2024-11-25 | 0.313 | визуально эдентичны
№1518 |  | 2024-11-28 | 0.34 | 0.7
№503 | 3652 | 2024-12-11 | 0.25 | 0,36-0,42
№538 | 3653 | 2024-12-11 | 0.31 | 0,15-0,30
№559 | 3654 | 2024-12-11 | 0.32 | 0,59-0,70
№546 | 3655 | 2024-12-11 | 0.29 | 0,38-0,41
№45 | 3656,3657,3658 | 2024-12-12 | 0.4 | 0,4-0,41
№553 | 3659 | 2024-12-18 | 0.26 | 0,55-0,62
№500 | 3660 | 2024-12-18 | 0.36 | 0,78-0,94
№552 | 3661 | 2024-12-18 | 0.28 | 0,26-0,30
№556 | 3662 | 2024-12-18 | 0.33 | 0,3-0,51
№550 | 3663 | 2024-12-18 | 0.28 | 0,44-0,51
№505 | 3664 | 2024-12-18 | 0.34 | 0,26-0,38
ALT28MUVAFR | 1 | 2024-12-19 | 0.31 | 0,69-0,82
ALT28MUVAFR | 2 | 2024-12-19 | 0.3 | 0,79-0,88
ALT28MUVAFR | 3 | 2024-12-19 | 0.3 | 0,65-0,69
ALT27MUVAFR | 4 | 2024-12-19 | 0.3 | 0,45-0,47
ALT27MUVAFR | 5 | 2024-12-19 | 0.3 | 0,47-0,50
ALT27MUVAFR | 6 | 2024-12-19 | 0.3 | 0,45-0,48
ALT27MUVAFR | 7 | 2025-01-20 | 0.29 | 0,49-0,60
ALT27MUVAFR | 8 | 2025-01-21 | 0.28 | 0,54-0,61
ALT27MUVAFR | 9 | 2025-01-10 | 0.3 | 0,52-0,64
ALT28MUVAFR | 10 | 2025-01-21 | 0.3 | 0,59-0,66
№552 |  | 2025-01-27 | 0.26 | 0,19-0,22
№237 |  | 2025-01-29 | 0.36 | 0,06-0,15
№543 |  | 2025-01-29 | 0.35 | 0,38-0,46
№505 |  | 2025-01-29 | 0.35 | 0.24
№540 | 5 | 2025-01-31 | 0.25 | 0,06-0,10
№541 | 6 | 2025-01-31 | 0.25 | визуально эдентичны
№501 | 7 | 2025-01-31 | 0.34 | 0,39-0,44
№547 | 8 | 2025-02-05 | 0.27 | 0,04-0,23
№538 | 9 | 2025-02-10 | 0.3 | 0,16-0,24
№538 | 10 | 2025-02-10 | 0.3 | 0,16-0,27
№538 | 11 | 2025-02-10 | 0.3 | 0,26-0,35
№501 | 12 | 2025-02-14 | 0.25 | 0,62-0,70
№501 | 13 | 2025-02-14 | 0.25 | 0,24-0,36
№501 | 14 | 2025-02-14 | 0.25 | 0,39-0,46
№501 | 15 | 2025-02-14 | 0.25 | 0,41-0,45
№501 | 16 | 2025-02-14 | 0.25 | 0,39-0,44
№511 | 17 | 2025-02-19 | 0.3 | 0,59-0,62
№503 | 19 | 2025-02-28 | 0.24 | 0,11-0,14
№505 | 20 | 2025-02-28 | 0.35 | 0,18-0,37
№539 | 18 | 2025-02-28 | 0.26 | заменен эталонный образец
ALT27MUVAFR | 11 | 2025-02-28 | 0.3 | 0,23-0,29
ALT27MUVAFR | 12 | 2025-02-28 | 0.3 | 0,23-0,29
ALT27MUVAFR | 13 | 2025-02-28 | 0.3 | 0,23-0,29
№1493 | 21 | 2025-03-04 | 0.13 | 0,05-0,18
№1493 | 22 | 2025-03-04 | 0.13 | 0,11-0,22
№1493 | 23 | 2025-03-04 | 0.13 | 0,03-0,24
№1493 | 24 | 2025-03-04 | 0.13 | 0,08-0,14
№1493 | 25 | 2025-03-04 | 0.13 | 0,16-0,24
№1493 | 26 | 2025-03-04 | 0.13 | 0,09-0,16
№1493 | 27 | 2025-03-04 | 0.13 | 0,09-0,16
№1493 | 28 | 2025-03-04 | 0.13 | 0,09-0,23
№1493 | 29 | 2025-03-04 | 0.13 | 0,14-0,22
№540 | 30 | 2025-03-05 | 0.26 | 0,12-0,15
№501 | 31 | 2025-03-05 | 0.25 | 0,43-0,64
№501 | 32 | 2025-03-05 | 0.25 | 0,43-0,56
№501 | 33 | 2025-03-05 | 0.24 | 0,25-0,38
ALT39 | 14 | 2025-03-19 | 0.29 | 0,89-0,94
ALT39 | 15 | 2025-03-19 | 0.29 | 1,06-1,14
ALT39 | 16 | 2025-03-19 | 0.29 | 0,99-1,03
ALT39 | 17 | 2025-03-19 | 0.28 | 0,84-0,89
ALT39 | 18 | 2025-03-19 | 0.29 | 0,95-1,09
ALT39 | 19 | 2025-03-19 | 0.28 | 1-1,04
ALT39 | 20 | 2025-03-19 | 0.29 | 0,97-1,02
ALT39 | 21 | 2025-03-19 | 0.29 | 1,01-1,05
№551 | 34 | 2025-03-20 | 0.3 | заменен эталонный образец
№538 | 35 | 2025-03-20 | 0.3 | 0,16-0,38
№500 | 36 | 2025-04-01 | 0.348 | 0,04-0,14
№555 | 37 | 2025-04-01 | 0.268 | 0,09-0,24
№561 | 38 | 2025-04-04 | 0.34 | 0,44-0,48
№562 | 39 | 2025-04-04 | 0.34 | 0,47-0,52
№563 | 40 | 2025-04-04 | 0.34 | 0,24-0,55
№560 | 41 | 2025-04-22 | 0.35 | 0,31-0,36
№560 | 42 | 2025-04-22 | 0.34 | 0,15-0,17
№560 | 43 | 2025-04-22 | 0.34 | 0,26-0,38
№560 | 44 | 2025-04-22 | 0.34 | 0,17-0,22
№560 | 45 | 2025-04-22 | 0.34 | 0,26-0,32
№560 | 46 | 2025-04-22 | 0.35 | 0,18-0,20
№560 | 47 | 2025-04-22 | 0.35 | 0,17-0,20
№560 | 48 | 2025-04-22 | 0.34 | 0,14-0,18
№560 | 49 | 2025-04-22 | 0.34 | 0,08-0,18
№560 | 50 | 2025-04-22 | 0.34 | 0,17-0,22
№560 | 51 | 2025-04-22 | 0.34 | 0,17-0,22
№560 | 52 | 2025-04-22 | 0.34 | 0,23-0,25
№560 | 53 | 2025-04-22 | 0.34 | 0,19-0,25
№501 | 54 | 2025-05-14 | 0.24 | 0,38-0,44
№501 | 55 | 2025-05-14 | 0.25 | 0,36-0,40
№501 | 56 | 2025-05-14 | 0.24 | 0,39-0,46
№501 | 57 | 2025-05-14 | 0.26 | 0,39-0,43
№501 | 58 | 2025-05-14 | 0.25 | 0,47-0,54
№546 | 59 | 2025-05-21 | 0.3 | 0,46-0,60
№538 | 60 | 2025-05-21 | 0.31 | 0,29-0,38
№550 | 61 | 2025-05-21 | 0.28 | 0,41-0,47
№565 | 62 | 2025-05-21 | 0,32-0,34 | нет
№559 | 63 | 2025-05-21 | 0.29 | 0,69-0,86
№566 | 64 | 2025-05-27 | 0.35 | 0,15-0,33
№552 | 65 | 2025-05-27 | 0.28 | 0,55-0,69
№564 | 66 | 2025-05-27 | 0.29 | нет
№1531 | 67 | 2025-05-27 | образец | образец
№560 | 68 | 2025-05-30 | 0.35 | 0,08 - 0,2
№560 | 69 | 2025-05-30 | 0.35 | 0,08 - 0,2
№SL49 | 70 | 2025-06-04 | 0.25 | 0,20-0,26
№560 | 71 | 2025-06-11 | 0.34 | 0,13-0,19
№560 | 72 | 2025-06-11 | 0.34 | 0,21-0,25
№560 | 73 | 2025-06-11 | 0.35 | 0,23-0,29
№560 | 74 | 2025-06-11 | 0.34 | 0,10-0,20
№560 | 75 | 2025-06-11 | 0.34 | 0,17-0,19
№560 | 76 | 2025-06-11 | 0.34 | 0,16-0,22
№560 | 77 | 2025-06-11 | 0.35 | 0,13-0,22
№560 | 78 | 2025-06-11 | 0.35 | 0,14-0,22
№560 | 79 | 2025-06-11 | 0.34 | 0,18-0,28
№560 | 80 | 2025-06-11 | 0.35 | 0,15-0,20
№560 | 81 | 2025-06-11 | 0.35 | 0,14-0,20
№560 | 82 | 2025-06-11 | 0.35 | 0,12-0,18
№560 | 83 | 2025-06-11 | 0.35 | 0,10-0,13
№560 | 84 | 2025-06-11 | 0.35 | 0,11-0,16
№560 | 85 | 2025-06-11 | 0.34 | 0,17-0,20
№560 | 86 | 2025-06-11 | 0.35 | 0,11-0,15
№560 | 87 | 2025-06-11 | 0.35 | 0,10-0,18
№560 | 88 | 2025-06-11 | 0.34 | 0,13-0,17
№560 | 89 | 2025-06-11 | 0.35 | 0,10-0,16
№560 | 90 | 2025-06-11 | 0.35 | 0,13-0,15
№560 | 91 | 2025-06-11 | 0.35 | 0,10-0,15
№560 | 92 | 2025-06-11 | 0.35 | 0,14-0,22
№560 | 93 | 2025-06-11 | 0.34 | 0,14-0,17
№560 | 94 | 2025-06-11 | 0.34 | 0,13-0,19
№560 | 95 | 2025-06-11 | 0.35 | 0,19-0,24
№560 | 96 | 2025-06-11 | 0.35 | 0,13-0,26
№560 | 97 | 2025-06-11 | 0.35 | 0,21-0,29
№560 | 98 | 2025-06-11 | 0.34 | 0,23-0,30
№560 | 99 | 2025-06-11 | 0.34 | 0,24-0,29
№560 | 100 | 2025-06-11 | 0.35 | 0,21-0,25
№560 | 101 | 2025-06-11 | 0.34 | 0,24-0,27
№560 | 102 | 2025-06-11 | 0.35 | 0,21-0,26
№560 | 103 | 2025-06-11 | 0.35 | 0,20-0,25
№560 | 104 | 2025-06-11 | 0.34 | 0,22-0,27
№560 | 105 | 2025-06-11 | 0.34 | 0,23-0,29
№560 | 106 | 2025-06-11 | 0.35 | 0,17-0,24
№560 | 107 | 2025-06-11 | 0.35 | 0,13-0,19
№560 | 108 | 2025-06-11 | 0.35 | 0,13-0,20
№560 | 109 | 2025-06-11 | 0.35 | 0,14-0,17
№560 | 110 | 2025-06-11 | 0.35 | 0,16-0,20
№560 | 111 | 2025-06-11 | 0.34 | 0,14-0,22
№560 | 112 | 2025-06-11 | 0.35 | 0,11-0,17
№560 | 113 | 2025-06-11 | 0.35 | 0,15-0,18
№560 | 114 | 2025-06-11 | 0.34 | 0,19-0,25
№560 | 115 | 2025-06-11 | 0.35 | 0,18-0,24
№560 | 116 | 2025-06-11 | 0.35 | 0,13-0,18
№560 | 117 | 2025-06-11 | 0.35 | 0,15-0,24
№560 | 118 | 2025-06-11 | 0.34 | 0,16-0,22
№560 | 119 | 2025-06-11 | 0.35 | 0,16-0,24
№560 | 120 | 2025-06-11 | 0.34 | 0,15-0,21
№560 | 121 | 2025-06-11 | 0.35 | 0,15-0,25
№560 | 122 | 2025-06-11 | 0.35 | 0,11-0,16
№560 | 123 | 2025-06-11 | 0.35 | 0,14-0,21
№560 | 124 | 2025-06-11 | 0.35 | 0,13-0,22
№560 | 125 | 2025-06-11 | 0.33 | 0,15-0,20
№505 | 126 | 2025-06-11 | 0.35 | 0,70-0,82
№505 | 127 | 2025-06-11 | 0.35 | 0,76-0,83
№505 | 128 | 2025-06-11 | 0.35 | 0,73-0,77
№538 | 129 | 2025-06-18 | 0.3 | 0,25-0,32
№546 | 130 | 2025-06-18 | 0.29 | 0,57-0,63
№546 | 131 | 2025-06-18 | 0.29 | 0,53-0,61
№553 | 132 | 2025-06-18 | 0.27 | 0,57-0,66
№559 | 133 | 2025-06-18 | 0.29 | 0,13-0,17
№552 | 134 | 2025-06-18 | 0.27 | 0,55-0,61
№552 | 135 | 2025-06-18 | 0.27 | 0,53-0,58
№557 | 136 | 2025-06-23 | 0.34 | 0,29-0,32
№504 | 138 | 2025-06-27 | 0.26 | 0,87-0,91
№528 | 139 | 2025-06-27 | 0.3 | визуально эдентичны
№501 | 140 | 2025-06-27 | 0.25 | 0,33-0,39
№501 | 141 | 2025-06-27 | 0.25 | 0,38-0,42
№501 | 142 | 2025-06-27 | 0.25 | 0,34-0,47
№501 | 143 | 2025-06-27 | 0.26 | 0,35-0,45
№501 | 144 | 2025-06-27 | 0.25 | 0,39-0,41
№1415 | 145 | 2025-07-03 | 0.26 | 0,68-0,74 заменен эталон
№SL52 | 146 | 2025-07-03 | 0.26 | 0,29-0,39
№SL51 | 147 | 2025-07-03 | 0.26 | 0,25-0,28
№SL50 | 148 | 2025-07-03 | 0.25 | 0,21-0,23
№SL48 | 149 | 2025-07-03 | 0.25 | 0,15-0,16
№SL47 | 150 | 2025-07-03 | 0.26 | 0,08-0,10
№SL46 | 151 | 2025-07-03 | 0.26 | 0,13-0,20
№SL45 | 152 | 2025-07-03 | 0.25 | 0,62-0,69
№567 | 153 | 2025-07-10 | 0.35 | 0,31-0,37
№503 | 154 | 2025-07-16 | 0.25 | 0,43-0,46
№546 | 155 | 2025-07-16 | 0.3 | 0,55-0,63
№552 | 156 | 2025-07-16 | 0.27 | 0,53-0,57
№503 | 157 | 2025-07-23 | 0.238 | 0,27-0,33
№503 | 163 | 2025-07-23 | 0.236 | 0,27-0,36
№503 | 158 | 2025-07-23 | 0.24 | 0,32-0,35
№503 | 159 | 2025-07-23 | 0.24 | 0,30-0,33
№561 | 160 | 2025-07-23 | 0.34 | 0,46-0,63
№569 | 161 | 2025-07-23 | 0.32 | визуально эдентичны
№549 | 162 | 2025-07-23 | 0.37 | визуально эдентичны
№568 | 163 | 2025-08-13 | 0.3 | визуально эдентичны
№540 | 164 | 2025-08-13 | 0.27 | 0,20-0,25
№528 | 165 | 2025-08-13 | 0.3 | визуально эдентичны
№501 | 166 | 2025-08-13 | 0.25 | 0,48-0,53
№501 | 167 | 2025-08-13 | 0.25 | 0,49-0,52
№501 | 168 | 2025-08-13 | 0.26 | 0,46-0,50
№501 | 169 | 2025-08-13 | 0.25 | 0,39-0,45
№501 | 170 | 2025-08-13 | 0.26 | 0,41-0,45
№560 | 171 | 2025-08-15 | 0.35 | 0,11-0,15
№560 | 172 | 2025-08-15 | 0.36 | 0,19-0,26
№560 | 173 | 2025-08-15 | 0.36 | 0,13-0,18
№560 | 174 | 2025-08-15 | 0.35 | 0,10-0,18
№560 | 175 | 2025-08-15 | 0.35 | 0,15-0,17
№560 | 176 | 2025-08-15 | 0.36 | 0,20-0,24
№560 | 177 | 2025-08-15 | 0.36 | 0,18-0,23
№560 | 178 | 2025-08-15 | 0.35 | 0,18-0,24
№560 | 179 | 2025-08-15 | 0.36 | 0,11-0,17
№560 | 180 | 2025-08-15 | 0.36 | 0,11-0,17
№560 | 181 | 2025-08-15 | 0.37 | 0,10-0,15
№560 | 182 | 2025-08-15 | 0.35 | 0,11-0,15
№560 | 183 | 2025-08-15 | 0.36 | 0,14-0,21
№560 | 184 | 2025-08-15 | 0.35 | 0,15-0,20
№560 | 185 | 2025-08-15 | 0.36 | 0,18-0,21
№560 | 186 | 2025-08-15 | 0.35 | 0,22-0,26
№560 | 187 | 2025-08-15 | 0.35 | 0,15-0,25
№560 | 188 | 2025-08-15 | 0.35 | 0,10-0,24
№560 | 189 | 2025-08-15 | 0.35 | 0,20-0,22
№560 | 190 | 2025-08-15 | 0.36 | 0,23-0,27
№560 | 191 | 2025-08-15 | 0.35 | 0,13-0,22
№560 | 192 | 2025-08-15 | 0.35 | 0,23-0,29
№560 | 193 | 2025-08-15 | 0.34 | 0,15-0,22
№560 | 194 | 2025-08-15 | 0.35 | 0,38-0,45
№560 | 195 | 2025-08-18 | 0.36 | 0,17-0,29
№560 | 196 | 2025-08-18 | 0.37 | 0,24-0,30
№560 | 197 | 2025-08-18 | 0.37 | 0,29-0,33
№560 | 198 | 2025-08-18 | 0.37 | 0,16-0,25
№560 | 199 | 2025-08-18 | 0.36 | 0,25-0,36
№560 | 200 | 2025-08-18 | 0.37 | 0,27-0,31
№560 | 201 | 2025-08-18 | 0.37 | 0,34-0,38
№560 | 202 | 2025-08-18 | 0.36 | 0,35-0,40
№560 | 203 | 2025-08-18 | 0.36 | 0,42-0,46
№560 | 204 | 2025-08-18 | 0.36 | 0,38-0,46
№560 | 205 | 2025-08-18 | 0.36 | 0,40-0,47
№560 | 206 | 2025-08-18 | 0.37 | 0,34-0,41
№560 | 207 | 2025-08-18 | 0.36 | 0,36-0,46
№560 | 208 | 2025-08-18 | 0.36 | 0,23-0,32
№560 | 209 | 2025-08-18 | 0.37 | 0,29-0,37
№560 | 210 | 2025-08-18 | 0.36 | 0,25-0,29
№560 | 211 | 2025-08-18 | 0.36 | 0,25-0,28
№560 | 212 | 2025-08-18 | 0.36 | 0,28-0,31
№560 | 213 | 2025-08-18 | 0.6 | 0,21-0,29
№560 | 214 | 2025-08-18 | 0.35 | 0,24-0,30
№560 | 215 | 2025-08-18 | 0.37 | 0,31-0,37
№560 | 216 | 2025-08-18 | 0.36 | 0,31-0,38
№560 | 217 | 2025-08-18 | 0.36 | 0,34-0,43
№560 | 218 | 2025-08-18 | 0.36 | 0,31-0,34
№560 | 219 | 2025-08-18 | 0.35 | 0,35-0,40
№560 | 220 | 2025-08-18 | 0.35 | 0,34-0,36
№560 | 221 | 2025-08-18 | 0.36 | 0,38-0,46
№560 | 222 | 2025-08-18 | 0.35 | 0,26-0,34
№560 | 223 | 2025-08-18 | 0.35 | 0,25-0,32
№501 | 224 | 2025-08-25 | 0.25 | 0,45-0,50
№501 | 225 | 2025-08-25 | 0.26 | 0,37-0,42
№501 | 226 | 2025-08-25 | 0.26 | 0,30-0,35
№501 | 227 | 2025-08-25 | 0.25 | 0,33-0,40
№501 | 228 | 2025-08-25 | 0.25 | 0,32-0,39
№1415 | 229 | 2025-08-25 | 0.26 | 0,80-0,90
№507 | 230 | 2025-08-25 | 0.3 | заменен эталонный образец
№541 | 231 | 2025-08-25 | 0.26 | визуально эдентичны
№546 | 232 | 2025-09-03 | 0.3 | 0,11-0,23
№516 | 233 | 2025-09-03 | 0.3 | визуально эдентичны
№503 | 234 | 2025-09-05 | 0.25 | 0,17-0,21
№501 | 235 | 2025-09-12 | 0.25 | 0,64-0,70
№501 | 236 | 2025-09-12 | 0.24 | 0,48-0,64
№501 | 237 | 2025-09-12 | 0.25 | 0,68-0,70
№501 | 238 | 2025-09-12 | 0.25 | 0,42-0,49
№501 | 239 | 2025-09-12 | 0.25 | 0,58-0,69
№501 | 240 | 2025-09-12 | 0.25 | 0,59-0,63
№501 | 241 | 2025-09-12 | 0.25 | 0,46-0,51
№503 | 242 | 2025-09-23 | 0.26 | 0,31-0,47
№501 | 243 | 2025-09-26 | 0.25 | 0,55-0,61
№551 | 244 | 2025-09-26 | 0.28 | 0,71-0,85
№501 | 246 | 2025-09-29 | 0.25 | 0,63-0,70
№501 | 247 | 2025-09-29 | 0.25 | 0,54-0,56
№501 | 248 | 2025-09-29 | 0.25 | 0,51-0,64
№501 | 249 | 2025-09-29 | 0.25 | 0.53
№501 | 250 | 2025-09-29 | 0.25 | 0,37-0,40
№501 | 251 | 2025-09-29 | 0.26 | 0,37-0,44
№501 | 252 | 2025-09-29 | 0.25 | 0,39-0,46
№1542 | 253 | 2025-09-29 | 0.25 | образец
№1541 | 254 | 2025-09-29 | 0.25 | образец
№560 | 255 | 2025-10-15 | 0.35 | 0,25-0,34
№560 | 256 | 2025-10-15 | 0.36 | 0,18-0,23
№560 | 257 | 2025-10-15 | 0.35 | 0,31-0,37
№560 | 258 | 2025-10-15 | 0.35 | 0,17-0,22
№560 | 259 | 2025-10-15 | 0.35 | 0,25-0,30
№560 | 260 | 2025-10-15 | 0.36 | 0,23-0,28
№560 | 261 | 2025-10-15 | 0.35 | 0,27-0,33
№560 | 262 | 2025-10-15 | 0.34 | 0,23-0,29
№560 | 263 | 2025-10-15 | 0.35 | 0,10-0,22
№560 | 264 | 2025-10-15 | 0.34 | 0,23-0,27
№560 | 265 | 2025-10-15 | 0.36 | 0,24-0,30
№560 | 266 | 2025-10-15 | 0.35 | 0,26-0,34
№560 | 267 | 2025-10-15 | 0.34 | 0,13-0,24
№560 | 268 | 2025-10-15 | 0.36 | 0,27-0,29
№560 | 269 | 2025-10-15 | 0.35 | 0,19-0,27
№560 | 270 | 2025-10-15 | 0.36 | 0,21-0,29
№560 | 271 | 2025-10-15 | 0.35 | 0,18-0,27
№560 | 272 | 2025-10-15 | 0.35 | 0,30-0,36
№560 | 273 | 2025-10-15 | 0.35 | 0,20-0,26
№560 | 274 | 2025-10-15 | 0.35 | 0,31-0,36
№560 | 275 | 2025-10-15 | 0.35 | 0,27-0,33
№560 | 276 | 2025-10-15 | 0.35 | 0,25-0,29
№560 | 277 | 2025-10-15 | 0.35 | 0,32-0,35
№560 | 278 | 2025-10-15 | 0.35 | 0,24-0,30
№560 | 279 | 2025-10-15 | 0.36 | 0,22-0,26
№560 | 280 | 2025-10-15 | 0.35 | 0,19-0,21
№560 | 281 | 2025-10-15 | 0.35 | 0,23-0,30
№560 | 282 | 2025-10-15 | 0.35 | 0,26-0,29
№560 | 283 | 2025-10-15 | 0.35 | 0,24-0,28
№560 | 284 | 2025-10-15 | 0.35 | 0,28-0,33
№560 | 285 | 2025-10-15 | 0.35 | 0,27-0,33
№560 | 286 | 2025-10-15 | 0.36 | 0,27-0,31
№564 | 287 | 2025-10-23 | 0.29 | визуально эдентичны
№563 | 288 | 2025-10-23 | 0.35 | 0,38-0,54
№570 | 289 | 2025-10-23 | 0.33 | 0,11-0,24
№571 | 290 | 2025-10-23 | 0.34 | 0,18-0,23
№558 | 291 | 2025-10-23 | 0.32 | визуально эдентичны
№503 | 292 | 2025-10-23 | 0.25 | 0,30-0,36
№SL52 | 22 | 2025-10-23 | 0.25 | 0,22-0,27
№540 | 293 | 2025-10-29 | 0.28 | 0,35-0,36 | не прошла входной контроль по толщине
№501 | 294 | 2025-10-29 | 0.25 | 0,36-0,39
№501 | 295 | 2025-10-29 | 0.25 | 0,41-0,43
№501 | 296 | 2025-10-29 | 0.25 | 0,40-0,43
№501 | 297 | 2025-10-29 | 0.25 | 0,38-0,44
№501 | 298 | 2025-10-29 | 0.25 | 0,31-0,36
№501 | 299 | 2025-10-29 | 0.24 | 0,44-0,48
№501 | 300 | 2025-10-29 | 0.25 | 0,46-0,49
№501 | 301 | 2025-10-29 | 0.25 | 0,28-0,39
№501 | 302 | 2025-10-29 | 0.25 | 0,42-0,45
№501 | 303 | 2025-10-29 | 0.24 | 0,37-0,41
№237 | 304 | 2025-10-29 | 0.36 | 0,10-0,17
№555 | 305 | 2025-10-29 | 0.27 | 0,35-0,41
№SL45 | 23 | 2025-10-29 | 0.25 | 0,54-0,57
ALT27 | 24 | 2025-11-01 | 0.3 | 0,42-0,44
ALT27 | 25 | 2025-11-01 | 0.3 | 0,38-0,40
ALT27 | 26 | 2025-11-01 | 0.3 | 0,37-0,42
ALT278 | 27 | 2025-11-01 | 0.31 | 0,94-1,15 | не прошла входной контроль по цвету | заменен эталон
ALT278 | 28 | 2025-11-01 | 0.31 | 1,13-1,22 | не прошла входной контроль по цвету | заменен эталон
№SL48 | 29 | 2025-11-06 | 0.25 | 0,25-0,27
№560 | 306 | 2025-11-06 | 0.35 | 0,22-0,24
№560 | 307 | 2025-11-06 | 0.34 | 0,29-0,33
№560 | 308 | 2025-11-06 | 0.34 | 0,13-0,16
№560 | 309 | 2025-11-06 | 0.34 | 0,32-0,36
№560 | 310 | 2025-11-06 | 0.35 | 0,30-0,37
№560 | 311 | 2025-11-06 | 0.34 | 0,28-0,33
№560 | 312 | 2025-11-06 | 0.34 | 0,18-0,30
№560 | 313 | 2025-11-06 | 0.34 | 0,33-0,40
№560 | 314 | 2025-11-06 | 0.35 | 0,25-0,31
№560 | 315 | 2025-11-06 | 0.34 | 0,25-0,27
№560 | 316 | 2025-11-06 | 0.33 | 0,12-0,19
№560 | 317 | 2025-11-06 | 0.35 | 0,32-0,42
№560 | 318 | 2025-11-06 | 0.35 | 0,29-0,40
№560 | 319 | 2025-11-06 | 0.35 | 0,32-0,39
№560 | 320 | 2025-11-06 | 0.33 | 0,39-0,44
№560 | 321 | 2025-11-06 | 0.34 | 0,34-0,41
№560 | 322 | 2025-11-06 | 0.34 | 0,36-0,42
№560 | 323 | 2025-11-06 | 0.34 | 0,32-0,46
№560 | 324 | 2025-11-06 | 0.35 | 0,39-0,42
№560 | 325 | 2025-11-06 | 0.35 | 0,41-0,47
№560 | 326 | 2025-11-06 | 0.36 | 0,36-0,45
№560 | 327 | 2025-11-06 | 0.35 | 0,42-0,45
№560 | 328 | 2025-11-06 | 0.35 | 0,39-0,42
№560 | 329 | 2025-11-06 | 0.35 | 0,32-0,42
№560 | 330 | 2025-11-06 | 0.35 | 0,40-0,49
№560 | 331 | 2025-11-06 | 0.35 | 0,38-0,45
№560 | 332 | 2025-11-06 | 0.35 | 0,38-0,48
№560 | 333 | 2025-11-06 | 0.35 | 0,36-0,42
№560 | 334 | 2025-11-06 | 0.35 | 0,38-0,48
№560 | 335 | 2025-11-06 | 0.36 | 0,46-0,51
№560 | 336 | 2025-11-06 | 0.36 | 0,34-0,41
№560 | 337 | 2025-11-06 | 0.35 | 0,32-0,41
№560 | 338 | 2025-11-06 | 0.35 | 0,39-0,45
№562 | 339 | 2025-11-06 | 0.35 | 0,28-0,45
№503 | 340 | 2025-11-07 | 0.24 | 0,39-0,43

## Таблица для ламинирования
Список пленок для подготовки классификатора пленок (Первая очередь) |  |  |  | Список пленок для подготовки классификатора пленок (Вторая очередь)
№101 | №511 | №528 | №553 | №22 | №174 | №229 | №510 | №547
№237 | №513 | №538 | №554 | №45 | №182 | №232 | №511 | №554
№252 | №514 | №539 | №555 | №64 | №185 | №233 | №518 | №555
№300 | №515 | №540 | №557 | №77 | №192 | №277 | №520 | №556
№500 | №516 | №541 | №558 | №90 | №196 | №278 | №522 | №566
№501 | №518 | №543 | №559 | №101 | №197 | №281 | №524 | №709
№503 | №520 | №544 | №560 | №119 | №198 | №285 | №525 | №2111
№504 | №521 | №547 | №561 | №124 | №201 | №307 | №537
№505 | №522 | №549 | №562 | №125 | №212 | №308 | №538
№507 | №524 | №550 | №563 | №127 | №217 | №384 | №539
№509 | №525 | №551 | №565 | №165 | №218 | №419 | №544
№510 | №526 | №552 | №89 | №168 | №224 | №500 | №546
Note on H13: Камынин Василий Алексеевич: Добавлены две пленки одинаковых с разными артикулами.