## Лист1
УТВЕРЖДАЮ:
Генеральный директор
ООО «Сидак СП»
_____________ Репичев Д.А.
«____» ______________2025г.
Протокол испытаний на воздействие жидкостей фасада в пленках №196 от 23.09.2025г.
1. Цель проведения испытания: оценить прочность покрытия при нагреве фасада в материалах:
Тип материала | Номер Sidak | Наименование у поставщика | Толщина
Пленка | №196 | LG | 0.45
2. Продукция: Детали для изготовления мебели в пленке ПВХ/ПЭТ
3. НД на продукцию: ТУ 31.09.10-012-46275274-2022 Детали для изготовления мебели в пленке ПВХ/ПЭТ
4. Место проведения замеров: ООО «Сидак-СП», Россия, Ленинградская обл., Гатчинский р-н, г.п. Сиверский, ул. Заводская 9, корп.2.
5. Прибор для измерения: Сушильный шкаф ЕС-4610.
6. Условия проведения испытаний: температура окружающего воздуха – 20-25°С, влажность не измерялась.
7. Присутствовали:
Руководитель службы качества Камынин В.А./Ведущий инженер-технолог Мкртчян А.Р.
8. Метод определения: ГОСТ 32289-2013 Приложение Г. Проведение испытаний: Образцы помещают в при температуре (20 + 5) °С и осматривают декоративную поверхность невооруженным глазом в целях обнаружения трещин на поверхности. Осмотр образцов производят под углом 20° - 30° к плоскости поверхности с расстояния 250 мм.
Таблица №2 Материалы для изготовления образцов
№ образца | МДФ | Клей | Пленка
1 | МДФ белый 19 мм Кроношпан | Клей Perfotak 154/3 | №196
Таблица №3 Испытания образцов
Номер пленки | Тип жидкости | Состояние изделия | Результат воздействия
№196_Кофе | Кофе |  | Никаких изменений
№196_Масло | Масло |  | Никаких изменений
Критерии для оценки результатов
Нет изменений - Поверхность без изменений.
Небольшое пятно - Пятно, которое может быть удалено с помощью воды/чистящего средства.
Значительное пятно - Пятно, которое не может быть удалено с помощью чистящего средства.
Повреждение - Изменение цвета, глянца, вздутие, расслаивание, отслоение пленки от основы.
Выводы:
Материал | Тип жидкости | Результат | Оценка
№196 / Кофе | 0.45 | Никаких изменений | 5 баллов
№196 / Масло | 0.45 | Никаких изменений | 5 баллов
Составил:
Руководитель службы качества Камынин В.А.
Участники испытания:
Руководитель службы качества Камынин В.А. / Ведущий инженер-технолог Мкртчян А.Р.
Внимание! Данная информация является интеллектуальной собственностью ООО «Сидак-СП»
и предназначена для внутреннего пользования. Распространение без разрешения
правообладателя запрещается.